## STRIP DOWN REPORT
|  |  | STRIP DOWN REPORT | [5 empty] | Doc. Number |  |  | : SWI-QA-FORM.05-SDR
[9 empty] | Issuance Date |  |  | :
[9 empty] | Revision |  |  | :
[9 empty] | Responsibility |  |  | : Plant Maintenance
[9 empty] | Page |  |  | : 1 of 1
WO. NUMBER | : | [5 empty] | UNIT NO. |  | : | DA54812
SITE ORIGIN | : | AMM MIFA |  |  |  |  | UNIT MODEL |  | : | AROCS 4845 K
HOURS COMP. | : | 12462 |  |  |  |  | COMPONENT |  | : | REAR AXLE 2
FAILURE DESC. | : | DIFFERENTIAL REAR ABNORMAL |  |  |  |  | PART NUMBER COMP. |  | :
WORK DESC. | : | OVERHAUL |  |  |  |  | SERIAL NUMBER COMP. |  | :
DESCRIPTION |  |  |  |  | PICTURE
INCOMING COMPONENT
UNIT : DA54812
SN :
VIN : W1T96423120566393
HM FAILURE : 12462
Actual condition component parts by showing actual condition or dimension :
HISTORY OIL SAMPLE AND DRAIN OIL PLUG
Dari hasil oil sample PAP adanya contaminant silica dan wear metal pada iron (Fe) dan terdapat gram halus pada oil drain plug sehingga dilakukan schedule penggantian differential rear
1. CHECK COMPONENT RS GEAR SET.
A. Dilakukan penetrant test pada crown wheel and pinion gear untuk memastikan tidak adanya retakan dan cacat pada permukaan material dan hasilnya kondisi gear set masih dalam keadaan bagus.
Recommendation : RS DIFFERENTIAL GEAR REUSE
\
2. CHECK ALL BEARING DIFFERENTIAL
A. Check visual all roller bearing, secara keseluruhan terjadi pengikisan pada permukaan roller bearing.
Recommendation : ALL ROLLER BEARING DIFFERENTIAL REPLACE.
3. CHECK RS KIT DIFFERENTIAL
A. Visual check RS kit differential, terjadi kerusakan pada permukaan short shaft and lubang permukaan gear, kondisi shim dan thrust washer pada permukaanya sedikit terkikis.
Recommendation : RS KIT DIFFERENTIAL REPLACE.
4. CEK SEAL RING AND OIL RETAINER
A. Visual check Seal ring and oil retainer drive pinion
Recommendation : SEAL RING AND OIL RETAINER REPLACE AFTER REMOVE
Overall condition :
Differential terjadi kerusakan pada semua permukaan roller bearing terutama pada bearing drive pinion, RS kit diferential pada salah gear nya juga terdapat kerusakan pada permukaanya sehingga perlu dilakukan penggantian RS kit. Dilihat dari pattern keusakannya hal ini bisa disebabkan karna terjadinya spinning maka, dalam pengoperasian unit perlunya mengaktifkan interaxle agar beban yang diterima pada roda tidak berlebihan. perlu diperhatikan juga kondisi breather dan semua yang berpotensi masuknya debu kedalam differential agar tidak terjadi pengikisan pada permukaan material karna bergesakan dengan debu.
Prepared by, |  |  |  | Reviewed by, |  |  |  | Reviewed and Revised by,
MEKANIK |  | : Egi sugiana |  | Supervisor / GL |  | : Sigit P |  | Quality Assurance |  |  | : | DENIANSYAH
Date |  | : 14 May 2025 |  | Date |  | : |  | Date |  |  | :
TAPERED ROLLER BEARING DRIVE PINION SCRATCH
HISTORY SAMPLE PAP OIL DIFFERENTIAL REAR
Terdapat kontaminasi silica dan kehausan iron (Fe) pada oil differential rear
Terdapat gram halus pada drain plug differential rear
CONDITION GEAR SET DIFFERENTIAL
Kondisi crown wheel good setelah dilakukan penetrant test
Kondisi Pinion gear Good setelah dilakukan penetrant test
Kondisi roller bearing differential right scratch
Kondisi roller bearing differential left scratch
Kondisi roller bearing drive pinion on pinion scratch
Kondisi roller bearing drive pinion on flange scratch
CONDITION ALL ROLLER BEARING DIFFERENTIAL
short shaft gear terjadi kerusakan pada permukaan
permukaan pada lubang gear terjadi kerusakan
Kondisi thrust washer dan shim RS differential kit
Kondisi seal ring on flange
Kondisi oil retainer drive pinion